## INSTRUCCIONES
OBJETIVO:
El objeto de la hoja de calculo es obtener el coeficiente de transmisión termica (Valor U) de un elemento constructivo siguiendo el procedimiento que prescribe la Norma EN 6946.
PROCEDIMIENTO:
Todas las manipulaciones se efectuan sobre la Hoja denominada CALCULO_U
Se trata simplemente de rellenar el formulario mediante las opciones que presenta.
Se pueden introducir elementos constructivos de hasta 17 capas (8 "exteriores" + 8 "interiores" + 1 Camara de aire intermedia)
Los espesores de los productos deben expresarse en m!
Se deben distinguir las capas "exteriores" de las "interiores" en relación a una eventual camara de aire existente
Para introducir materiales personalizados debe hacerse visbile la hoja "materiales" (accedera formato hoja mostrar) e introducir el nombre del material y su conductivada termica expresada en W/(m·K)
© Josep Sole

## TABLAS (hidden)
|  | Rsi | Rse | Rexterior
1 | PAREDES(Flujo calor horizontal) | 0.13 | 0.04
2 | TECHOS o CUBIERTAS (Flujo calor ascendente) | 0.1 | 0.04
3 | SUELOS (Flujo calor descendente) | 0.17 | 0.04
4 | Buhardilla poco estanca | 0.13 | 0.04 | 0.06
5 | Buhardilla relativamente estanca | 0.13 | 0.04 | 0.2
6 | Buhardilla muy estanca | 0.13 | 0.04 | 0.3
| PARED | TECHO | SUELO | SIN
Sin camara | 0 | 0 | 0 | 0
De 5 mm | 0.11 | 0.11 | 0.11 | 0
De 7 mm | 0.13 | 0.13 | 0.13 | 0
De 10 mm | 0.15 | 0.15 | 0.15 | 0
De 15 mm | 0.17 | 0.16 | 0.17 | 0
De 25 mm | 0.18 | 0.16 | 0.19 | 0
De 50 mm | 0.18 | 0.16 | 0.21 | 0
De 100 mm | 0.18 | 0.16 | 0.22 | 0
De 300 mm | 0.18 | 0.16 | 0.23 | 0

## CALCULO_U
CALCULO COEFICIENTE TRANSMISIÓN TERMICA
Metodo UNE EN 6946 | [5 empty] | 1 | Tipo
[6 empty] | Rsi | 0.13
[6 empty] | Rse | 0.04
[6 empty] | Rext | 0
|  | Espesor (m) | Lambda (W/m·K) | R.Termica | m2K/W | lambda
1 | 112 | 0.02 | 0.9 | 0.02222222 |  | 0.9
2 | 57 | 0.15 | 0.76 | 0.1973684 |  | 0.76
3 | 112 | 0.01 | 0.9 | 0.01111111 |  | 0.9
4 | 156 |  | 0 | 0 |  | 0
5 | 156 |  | 0 | 0 |  | 0
6 | 156 |  | 0 | 0 |  | 0
7 | 156 |  | 0 | 0 |  | 0
8 | 156 |  | 0 | 0 | 0.2307018 | 0
|  |  |  | R.Termica |  | Rc
| 6 |  |  | 0.18 |  | 0.18
1
|  | Espesor (m) | Lambda (W/m·K) | R.Termica | m2K/W | lambda
1 | 11 | 0.09 | 0.035 | 2.571429 |  | 0.035
2 | 55 | 0.015 | 0.49 | 0.03061224 |  | 0.49
3 | 156 |  | 0 | 0 |  | 0
4 | 156 |  | 0 | 0 |  | 0
5 | 156 |  | 0 | 0 |  | 0
6 | 156 |  | 0 | 0 |  | 0
7 | 156 |  | 0 | 0 |  | 0
8 | 156 |  | 0 | 0 | 2.602041 | 0
| COEFICIENTE TRANSMISION TERMICA "U" | 0.3141944 |  | W/m2K
© Josep Sole

## MATERIALES
MATERIALES | Lambda (W/m K)
URSA TERRA VENTO P8752 (50/80/100/120/140/160/180/200 mm) | 0.035
URSA TERRA VENTO PLUS P8792 (40/50/60/80/100/120mm) | 0.032
URSA TERRA VENTO PLUS P4203 (60/80/100/120/140 mm) | 0.032
URSA TERRA VENTO P4252 (40/50/60/80/100/120 mm) | 0.035
URSA TERRA T18R (30/45/65/85/100/120 mm) | 0.035
URSA TERRA T18P (30/46/65/85/100/120 mm) | 0.035
URSA TERRA R P8741 (60/80/100/120/140/160/180/200 mm) | 0.037
URSA TERRA PLUS 32 T0003 (30/40/50/60/80/100/120/140 mm) | 0.032
URSA TERRA PLUS 32 Aluminio P2003 (40/50/60/80/100/120/140 mm) | 0.032
URSA TRRRA PANEL PAPEL P1051 (50/60/75/100/120/150 mm) | 0.037
URSA TERRA P4252 VN (25/50/60/80/100/120/140/160/180/200 mm) | 0.035
URSA TERRA MUR PLUS P1203 840/50/60/80/100/120/140 mm) | 0.032
URSA TERRA MUR P1281 (50/60/80/90/100/120/140/160/180/200 mm) | 0.035
URSA TERRA MANTA PAPEL MRK 40 (60/80/100/120/140/160/180/200 mm) | 0.04
URSA TERRA BASE (50/60/75/100/120/130/140/150 mm) | 0.037
URSA PUREONE PURE 35 QP (120/151/180/200/220/240 mm) | 0.035
URSA PUREONE PURE 35 QN (100/120/151/180/200/220/240 mm) | 0.035
URSA PUREONE PURE 32 QP (101/120/140/160 mm) | 0.032
URSA PUREONE PURE 32 PP (101/120/140 mm) | 0.032
URSA PUREONE PURE FLOCK KD | 0.034
URSA PUREONE PULS'R 47 | 0.047
URSA XPS F N-WE (30/40/50/60 mm) | 0.034
URSA XPS F N-WE (80 mm) | 0.035
URSA XPS F N-WE (100 mm) | 0.036
URSA XPS F N-VII L (80/100 mm) | 0.036
URSA XPS F N-VL (40/50/60 mm) | 0.034
URSA XPS F N-VL (70/80/90/100/110/120 mm) | 0.036
URSA XPS F N-RGI (30/40/50/60 mm) | 0.034
URSA XPS F N-RGI (70/80/90/100/110/120 mm) | 0.036
URSA XPS F N-III L (30/40/50/60 mm) | 0.034
URSA XPS F N-III L (70/80 mm) | 0.035
URSA XPS F N-III L (100/120 mm) | 0.036
AISLANTE/EPS I (9-10 kg/m3) | 0.047
AISLANTE/EPS II (11-12 kg/m3) | 0.045
AISLANTE/EPS III (13,5-15 kg/m3) | 0.04
AISLANTE/EPS IV (18-20 kg/m3) | 0.037
AISLANTE/EPS V (22-25 kg/m3) | 0.035
AISLANTE/Lana Roca LM-1 (>22 kg/m3) | 0.045
AISLANTE/Lana Roca LM-2 (22-35 kg/m3) | 0.041
AISLANTE/Lana Roca LM-3 (36-50 kg/m3) | 0.038
AISLANTE/Lana Roca LM-4 (51-110 kg/m3) | 0.036
AISLANTE/Lana Roca LM-5 (111-160 kg/m3) | 0.038
AISLANTE/Lana Roca LM-6 (>160 kg/m3) | 0.041
AISLANTE/Perlita a granel 120 kg/m3 | 0.052
AISLANTE/Perlita expandida | 0.05
AISLANTE/PUR "in situ" (INCE) | 0.027
AISLANTE/PUR "in situ" (TH-K) | 0.035
AISLANTE/PUR conformado | 0.027
AISLANTE/Vermiculita | 0.063
AISLANTE/Vidrio celular | 0.05
ARIDO/Arena o grava | 2
ARIDO/Cascote de ladrillo | 0.41
FABRICA/Arcilla cocida | 1.15
FABRICA/Bloque hormigon hueco 1400kg/m3 | 0.56
FABRICA/Ladrillo hueco | 0.49
FABRICA/Ladrillo macizo | 0.87
FABRICA/Ladrillo perforado | 0.76
FABRICA/Ladrillo siliceo | 0.79
FORJADO/Bov. hormigon 16+4 cm | 1.428571
FORJADO/Bov. hormigon 20+4 cm | 1.043478
FORJADO/Bov. hormigon 25+4 cm | 1.074074
FORJADO/Bovedilla ceramica 16+4 cm | 0.7407407
FORJADO/Bovedilla ceramica 20+4 cm | 0.8
FORJADO/Bovedilla ceramica 25+4 cm | 0.8529412
GAS/Aire | 0.025
HORMIGON/De 1600 kg/m3 | 0.7
HORMIGON/De 1800 kg/m3 | 0.9
HORMIGON/De 2000 kg/m3 | 1.2
HORMIGON/De 2200 kg/m3 | 1.6
HORMIGON/De 2400 kg/m3 | 2
IMPERMEABILIZACION/Asfalto | 0.7
IMPERMEABILIZACION/Bitumen | 0.13
IMPERMEABILIZACION/Carton bituminado | 0.23
IMPERMEABILIZACION/Caucho-butilo | 0.24
IMPERMEABILIZACION/EPDM | 0.2
LIQUIDO/Agua | 0.6
LIQUIDO/Hielo 0ºC | 2.2
LIQUIDO/Hielo -10ºC | 2.5
LIQUIDO/Nieve recien caida < 30 mm | 0.06
LIQUIDO/Nieve recien caida de 100 a 200 mm | 0.7
LIQUIDO/Nieve recien caida de 30 a 70 mm | 0.12
LIQUIDO/Nieve recien caida de 70 a 100 mm | 0.23
MADERA/Aglomerados de 300 kg/m3 | 0.1
MADERA/Aglomerados de 500 kg/m3 | 0.14
MADERA/Aglomerados de 700 kg/m3 | 0.18
MADERA/Balsa | 0.054
MADERA/Conifera | 0.14
MADERA/Coniferas | 0.23
MADERA/Corcho | 0.1
MADERA/Corriente | 0.12
MADERA/Haya, fresno | 0.23
MADERA/Maciza y contraplacado 1000 kg/m3 | 0.24
MADERA/Maciza y contraplacado 150 kg/m3 | 0.07
MADERA/Maciza y contraplacado 300 kg/m3 | 0.1
MADERA/Maciza y contraplacado 500 kg/m3 | 0.13
MADERA/Paneles de fibras 400kg/m3 | 0.09
MADERA/Paneles de fibras 600kg/m3 | 0.15
MADERA/Paneles de fibras 800kg/m3 | 0.18
MADERA/Paneles de fibras con cemento | 0.23
METAL/Acero | 50
METAL/Acero Inoxidable | 17
METAL/Aluminio | 220
METAL/Bronce | 65
METAL/Cobre | 370
METAL/Duraluminio (3-5% cobre) | 160
METAL/Fundicion | 50
METAL/Hierro | 75
METAL/Laton | 120
METAL/Plomo | 35
METAL/Zinc | 110
MORTERO/Bastardo | 0.85
MORTERO/De 1800 kg/m3 | 0.9
MORTERO/De 1900 kg/m3 | 1
PAVIMENTO/Linoleum | 0.17
PAVIMENTO/Linoleum de corcho | 0.1
PAVIMENTO/Moqueta,revestimiento textil | 0.07
PAVIMENTO/Sub -base de pavimento | 0.05
PAVIMENTO/Sub-base de pavimento (caucho) | 0.1
PIEDRA/Arcilla o limo | 1.5
PIEDRA/Basalto | 3.5
PIEDRA/Caliza dura | 2.5
PIEDRA/Calizas blandas | 1
PIEDRA/Calizas corriente | 1.4
PIEDRA/Calizas muy blandas | 0.85
PIEDRA/Granito | 2.8
PIEDRA/Gres calcareo | 2
PIEDRA/Gres siliceo | 2.6
PIEDRA/Lava | 1.1
PIEDRA/Marmol | 2.9
PIEDRA/Piedra pomez | 0.08
PIEDRA/Piedra volcanica | 0.6
PIEDRA/Pizarra | 2.2
PIEDRA/Silex | 2.6
PLASTICO/Neopreno | 0.23
PLASTICO/Poliestireno compacto | 0.18
PLASTICO/Polietileno alta densidad | 0.4
PLASTICO/Polietileno baja densidad | 0.32
PLASTICO/Polipropileno | 0.22
PLASTICO/PVC con 40% plastificante | 0.14
PLASTICO/PVC rigido | 0.18
SELLADOR/Silicona con carga 1450 kg/m3 | 0.5
TEJA/De ceramica | 0.9
TEJA/De hormigon | 1.4
TEJA/Fibrocemento | 0.95
TEJA/Placa de poliester | 0.4
TEJA/PMMA | 0.18
TEJA/Policarbonato | 0.21
VIDRIO/De cuarzo | 1.4
VIDRIO/Pasta de vidrio | 1.2
VIDRIO/Sodico-calcareo | 1
YESO/Enyesados corrientes | 0.35
YESO/Enyesados muy duros | 0.5
YESO/Mineral 1500 kg/m3 | 0.54
YESO/Placa de carton-yeso | 0.25
YESO/Placa de escayola | 0.3
0
Material Personal 1
Material Personal 2
Material Personal 3
Material Personal 4
Material Personal 5
Material Personal 6
Material Personal 7
Material Personal 8
Material Personal 9
Material Personal 10
Material Personal 11
Material Personal 12
Material Personal 13
Material Personal 14
Material Personal 15
Material Personal 16
Material Personal 17
Material Personal 18
Material Personal 19
Material Personal 20
Material Personal 21